## для загрузки в CIS
Skill name
Неразрушающий контроль
|  |  | Criteria | Mark
|  | A | Составление ТК | 18
|  | B | Выявление дефектов методом ВИК | 19
|  | C | Выявление дефектов методом КК | 15
|  | D | Выявление дефектов методом УЗК | 23
|  | E | Выявление дефектов методом РГК | 17
|  | F | Оформление отчётной документации | 8
Sub Criteria ID | Sub - Criteria Name or Description | Aspect Type O = Obj S = Sub | Aspect - Description | For Objective Assessment Only |  | Max Mark | Criterion A | Total Mark | 18
|  |  |  | Requirement or Nominal Size | Add - (Extra Aspect Information)
A1 | Составление ТК ВИК
|  | O | Нарисован эскиз объекта контроля | У7 |  | 0.2
|  | O | Верно указана зона контроля (на эскизе) | шов +12 мм |  | 0.2
|  | O | Указаны средства контроля (6) | 6 аспектов |  | 0.6
|  | O | Условия контроля (5) | 5 аспектов |  | 1
|  | O | Указаны параметры, подлежащие измерению (5) | 5 аспектов |  | 0.5
|  | O | Перечислены недопустимые дефекты |  |  | 0.2
|  | O | Верно указан размер включения | 1 |  | 0.2
|  | O | Верно указано число включений на 100 мм | 5 |  | 0.2
|  | O | Верно указаны нормы чешуйчатости/глубины западания | 1.2 |  | 0.2
|  | O | Верно указаны нормы на ширину шва e | 20±2,0 |  | 0.2
|  | O | Верно указаны нормы на высоту шва g | 0,5+1,5-0,5 |  | 0.2
|  | O | Верно указаны нормы на катет k | 9±1,0 |  | 0.2
|  | O | Указано оформление отчетной документации |  |  | 0.1
A2 | Составление ТК КК
|  | O | Нарисован эскиз объекта контроля | Т1 |  | 0.2
|  | O | Верно указана зона контроля (на эскизе) | шов +6 мм |  | 0.2
|  | O | Указаны средства контроля (7) | 7 аспектов |  | 0.7
|  | O | Техника безопасности (3) | 3 аспекта |  | 0.3
|  | O | Условия контроля (4) | 4 аспекта |  | 0.8
|  | O | Подготовка к контролю (4) | 4 аспекта |  | 0.4
|  | O | Указана процедура нанесения пенетранта |  |  | 0.1
|  | O | Выдержка под пенетрантом не менее 5 минут |  |  | 0.1
|  | O | Указана процедура удаления пенетранта |  |  | 0.1
|  | O | Указана процедура нанесения проявителя |  |  | 0.1
|  | O | Указана процедура осмотра контролируемой поверхности |  |  | 0.1
|  | O | Приведена классификация ИС |  |  | 0.1
|  | O | Указана недопустимость протяженных ИС |  |  | 0.1
|  | O | Верные нормы по фактическим характеристикам | 0.5 |  | 0.2
|  | O | Верные нормы округлого индикаторного следа | 1.5 |  | 0.2
|  | O | Верно указано число включений на 100 мм | 4 |  | 0.2
|  | O | Указано оформление отчетной документации |  |  | 0.1
A3 | Составление ТК УЗК
|  | O | Указаны средства контроля (5) | 5 аспектов |  | 1
|  | O | Указана проверка точки выхода и стрелы |  |  | 0.2
|  | O | Указана настройка глубиномера |  |  | 0.2
|  | O | Указана установка браковочного уровня |  |  | 0.2
|  | O | Указана установка контрольного уровня |  |  | 0.2
|  | O | Нарисована схема настройки дефектоскопа |  |  | 0.2
|  | O | Нарисована схема контроля (ход лучей) |  |  | 0.2
|  | O | Указана зона перемещения Xmax пл |  |  | 0.3
|  | O | Указана зона перемещения Xmax оо |  |  | 0.3
|  | O | Нарисована схема сканирования |  |  | 0.3
|  | O | Указана запись амплитуды дефекта (площади) |  |  | 0.2
|  | O | Указана запись глубины залегания |  |  | 0.2
|  | O | Указана запись координаты L |  |  | 0.2
|  | O | Указана запись условной протяженности Δl |  |  | 0.2
|  | O | Верно указана максимально допускаемая площадь |  |  | 0.3
|  | O | Верно указано кол-во на 100 мм |  |  | 0.3
|  | O | Указана недопустимость протяженного дефекта |  |  | 0.2
|  | O | Указано Δl<10 мм |  |  | 0.2
|  | O | Оформление заключения и дефектограммы |  |  | 0.1
A4 | Составление ТК РГК
|  | O | Верно указана зона контроля |  |  | 0.1
|  | O | Верно выбраны маркировочные знаки |  |  | 0.1
|  | O | Указан эталон чувствительности |  |  | 0.1
|  | O | Указана лупа измерительная или трафарет |  |  | 0.1
|  | O | Указана линейка или штангенциркуль |  |  | 0.1
|  | O | Указана процедура очистки поверхности |  |  | 0.1
|  | O | Указана процедура разметки |  |  | 0.1
|  | O | Указана проверка Р-аппарата |  |  | 0.1
|  | O | Указана процедура подготовки материалов |  |  | 0.1
|  | O | Указана установка эталонов |  |  | 0.2
|  | O | Указана установка кассеты |  |  | 0.2
|  | O | Указана установка Р-аппарата |  |  | 0.2
|  | O | Указана процедура фотообработки |  |  | 0.2
|  | O | Полностью указаны требования к снимкам |  |  | 0.2
|  | O | Верно указана толщина для оценки качества |  |  | 0.2
|  | O | Верно указана радиационная толщина |  |  | 0.2
|  | O | Верно указан угол просвечивания |  |  | 0.2
|  | O | Верно рассчитано фокусное расстояние f |  |  | 0.2
|  | O | Верно указана требуемая чувствительность |  |  | 0.2
|  | O | Верно указано кол-во экспозиций |  |  | 0.2
|  | O | Верно указано время экспозиции |  |  | 0.2
|  | O | Верно указана длина контролир. участка за 1 экспозицию |  |  | 0.2
|  | O | Приведена полная схема просвечивания |  |  | 0.1
|  | O | Указаны недопустимые дефекты |  |  | 0.1
|  | O | Верно указан размер одиночного включения |  |  | 0.2
|  | O | Верно указан размер скопления |  |  | 0.2
|  | O | Верно указано число на 100 мм |  |  | 0.2
|  | O | Верно указан размер крупного включения |  |  | 0.2
|  | O | Верно указана ширина крупного включения |  |  | 0.2
|  | O | Верно указано число крупных включений на 100 мм |  |  | 0.2
|  | O | Указано оформление результатов контроля | Запись в журнал, заключение |  | 0.1
Sub Criteria ID | Sub - Criteria Name or Description | Aspect Type O = Obj S = Sub | Aspect - Description | For Objective Assessment Only |  | Max Mark | Criterion B | Total Mark | 19
|  |  |  | Requirement or Nominal Size | Add - (Extra Aspect Information)
B1 | Проведение ВИК
|  | O | Измерена освещенность (один раз) |  |  | 0.2
|  | O | Проверена шероховатость |  |  | 0.2
|  | O | Использован штангенциркуль/шаблон |  |  | 0.2
|  | O | Измерялись размеры шва |  |  | 0.2
|  | O | Использована лупа (любая) |  |  | 0.2
B2 | Оценка результатов ВИК
|  | O | Соответствие нормам катета Kmin (угловое соединение) | Нет |  | 0.4
|  | O | Соответствие нормам катета Kmax | Да |  | 0.4
|  | O | Д 1: Правильно назван | Скопление пор |  | 0.4
|  | O | Д 1: Координата Х1 в пределах ±2 мм | 2 |  | 0.4
|  | O | Д 1: Координата Х2 в пределах ±2 мм | 4 |  | 0.4
|  | O | Д 1: Размер в пределах ±1 мм | Длина b=2 |  | 0.4
|  | O | Д 2: Правильно назван | Подрез |  | 0.4
|  | O | Д 2: Координата Х1 в пределах ±2 мм | 32 |  | 0.4
|  | O | Д 2: Координата Х2 в пределах ±2 мм | 41 |  | 0.4
|  | O | Д 2: Размер в пределах ±1 мм | Протяжённость l=9 |  | 0.4
|  | O | Д 3: Правильно назван | Кратерная усадочная раковина |  | 0.4
|  | O | Д 3: Координата Х1 в пределах ±2 мм | 66 |  | 0.4
|  | O | Д 3: Координата Х2 в пределах ±2 мм | 73 |  | 0.4
|  | O | Д 3: Размер в пределах ±1 мм | Длина b=7 |  | 0.4
|  | O | Д 4: Правильно назван | Несплавление + шлак. включ. |  | 0.4
|  | O | Д 4: Координата Х1 в пределах ±2 мм | 122 |  | 0.4
|  | O | Д 4: Координата Х2 в пределах ±2 мм | 124 |  | 0.4
|  | O | Д 4: Размер в пределах ±1 мм | Диаметр 2 |  | 0.4
|  | O | Д 5: Правильно назван | Усадочная раковина |  | 0.4
|  | O | Д 5: Координата Х1 в пределах ±2 мм | 139 |  | 0.4
|  | O | Д 5: Координата Х2 в пределах ±2 мм | 145 |  | 0.4
|  | O | Д 5: Размер в пределах ±1 мм | Длина b=6 |  | 0.4
|  | O | Соответствие нормам emin (стыковое соединение) | Да |  | 0.3
|  | O | Соответствие нормам emax | Да |  | 0.3
|  | O | Соответствие нормам gmin | Нет |  | 0.3
|  | O | Соответствие нормам gmax | Да |  | 0.3
|  | O | Д 1: Правильно назван | Подрез |  | 0.4
|  | O | Д 1: Координата Х1 в пределах ±2 мм | 10 |  | 0.4
|  | O | Д 1: Координата Х2 в пределах ±2 мм | 33 |  | 0.4
|  | O | Д 1: Размер в пределах ±1 мм | Протяжённость l=23 |  | 0.4
|  | O | Д 2: Правильно назван | Кратерная усадочная раковина |  | 0.4
|  | O | Д 2: Координата Х1 в пределах ±2 мм | 35 |  | 0.4
|  | O | Д 2: Координата Х2 в пределах ±2 мм | 43 |  | 0.4
|  | O | Д 2: Размер в пределах ±1 мм | Длина b=8 |  | 0.4
|  | O | Д 3: Правильно назван | Подрез |  | 0.4
|  | O | Д 3: Координата Х1 в пределах ±2 мм | 70 |  | 0.4
|  | O | Д 3: Координата Х2 в пределах ±2 мм | 73 |  | 0.4
|  | O | Д 3: Размер в пределах ±1 мм | Протяжённость l=3 |  | 0.4
|  | O | Д 4: Правильно назван | Незаваренный кратер |  | 0.4
|  | O | Д 4: Координата Х1 в пределах ±2 мм | 127 |  | 0.4
|  | O | Д 4: Координата Х2 в пределах ±2 мм | 142 |  | 0.4
|  | O | Д 4: Размер в пределах ±1 мм | Длина b=15 |  | 0.4
|  | O | Д 5: Правильно назван | Пора |  | 0.4
|  | O | Д 5: Координата Х1 в пределах ±2 мм | 137.5 |  | 0.4
|  | O | Д 5: Координата Х2 в пределах ±2 мм | 138 |  | 0.4
|  | O | Д 5: Размер в пределах ±1 мм | Диаметр 0,5 |  | 0.4
Sub Criteria ID | Sub - Criteria Name or Description | Aspect Type O = Obj S = Sub | Aspect - Description | For Objective Assessment Only |  | Max Mark | Criterion C | Total Mark | 15
|  |  |  | Requirement or Nominal Size | Add - (Extra Aspect Information)
C1 | Проведение КК
|  | O | Соблюдена ТБ |  |  | 0.25
|  | O | Измерена освещенность |  |  | 0.25
|  | O | Поверхность обезжирена перед контролем |  |  | 0.25
|  | O | Встряхивал баллончик |  |  | 0.25
C2 | Оценка результатов КК
|  | O | Д 1: Правильно классифицирован (203) |  |  | 0.35
|  | O | Д 1: Координата Х1 в пределах ±3 мм |  |  | 0.3
|  | O | Д 1: Координата Х2 в пределах ±3 мм |  |  | 0.3
|  | O | Д 1: Длина b в пределах ±3 мм |  |  | 0.35
|  | O | Д 1: Ширина h в пределах ±3 мм |  |  | 0.35
|  | O | Д 2: Правильно классифицирован |  |  | 0.35
|  | O | Д 2: Координата Х1 в пределах ±3 мм |  |  | 0.3
|  | O | Д 2: Координата Х2 в пределах ±3 мм |  |  | 0.3
|  | O | Д 2: Длина b в пределах ±3 мм |  |  | 0.35
|  | O | Д 2: Ширина h в пределах ±3 мм |  |  | 0.35
|  | O | Д 5: Правильно классифицирован |  |  | 0.35
|  | O | Д 5: Координата Х1 в пределах ±3 мм |  |  | 0.3
|  | O | Д 5: Координата Х2 в пределах ±3 мм |  |  | 0.3
|  | O | Д 5: Длина b в пределах ±3 мм |  |  | 0.35
|  | O | Д 5: Ширина h в пределах ±3 мм |  |  | 0.35
|  | O | Д 6: Правильно классифицирован |  |  | 0.35
|  | O | Д 6: Координата Х1 в пределах ±3 мм |  |  | 0.3
|  | O | Д 6: Координата Х2 в пределах ±3 мм |  |  | 0.3
|  | O | Д 6: Длина b в пределах ±3 мм |  |  | 0.35
|  | O | Д 6: Ширина h в пределах ±3 мм |  |  | 0.35
|  | O | Количество выявленных ИС - 6 шт. | Лишние ИС отсутствуют |  | 0.4
|  | O | Д 2: Правильно классифицирован (204) |  |  | 0.35
|  | O | Д 2: Координата Х1 в пределах ±3 мм |  |  | 0.3
|  | O | Д 2: Координата Х2 в пределах ±3 мм |  |  | 0.3
|  | O | Д 2: Длина b в пределах ±3 мм |  |  | 0.35
|  | O | Д 2: Ширина h в пределах ±3 мм |  |  | 0.35
|  | O | Д 3: Правильно классифицирован |  |  | 0.35
|  | O | Д 3: Координата Х1 в пределах ±3 мм |  |  | 0.3
|  | O | Д 3: Координата Х2 в пределах ±3 мм |  |  | 0.3
|  | O | Д 3: Длина b в пределах ±3 мм |  |  | 0.35
|  | O | Д 3: Ширина h в пределах ±3 мм |  |  | 0.35
|  | O | Д 4: Правильно классифицирован |  |  | 0.35
|  | O | Д 4: Координата Х1 в пределах ±3 мм |  |  | 0.3
|  | O | Д 4: Координата Х2 в пределах ±3 мм |  |  | 0.3
|  | O | Д 4: Длина b в пределах ±3 мм |  |  | 0.35
|  | O | Д 4: Ширина h в пределах ±3 мм |  |  | 0.35
|  | O | Д 5: Правильно классифицирован |  |  | 0.35
|  | O | Д 5: Координата Х1 в пределах ±3 мм |  |  | 0.3
|  | O | Д 5: Координата Х2 в пределах ±3 мм |  |  | 0.3
|  | O | Д 5: Длина b в пределах ±3 мм |  |  | 0.35
|  | O | Д 5: Ширина h в пределах ±3 мм |  |  | 0.35
|  | O | Количество выявленных ИС - 5 шт. | Лишние ИС отсутствуют |  | 0.4
Sub Criteria ID | Sub - Criteria Name or Description | Aspect Type O = Obj S = Sub | Aspect - Description | For Objective Assessment Only |  | Max Mark | Criterion D | Total Mark | 23
|  |  |  | Requirement or Nominal Size | Add - (Extra Aspect Information)
D1 | Проведение УЗК
|  | O | Проверена шероховатость образца |  |  | 0.25
|  | O | Проведена проверка ПЭП на V2/СО |  |  | 0.25
|  | O | Проведена настройка ВРЧ по СОП |  |  | 0.25
|  | O | Контроль ведется с 2х сторон от шва |  |  | 0.25
D2 | Оценка результатов УЗК
|  | O | Д 1: Найден (попадает в участок l1-l2) ±1 мм |  |  | 0.55
|  | O | Д 1: Координата L в пределах ±1 мм |  |  | 0.55
|  | O | Д 1: Глубина h в пределах ±0,5 мм |  |  | 0.55
|  | O | Д 1: Площадь в пределах ±0,5 мм |  |  | 0.55
|  | O | Д 1: Протяженность Δl в пределах ±1 мм |  |  | 0.55
|  | O | Д 2: Найден (попадает в участок l1-l2) ±1 мм |  |  | 0.55
|  | O | Д 2: Координата L в пределах ±1 мм |  |  | 0.55
|  | O | Д 2: Глубина h в пределах ±0,5 мм |  |  | 0.55
|  | O | Д 2: Площадь в пределах ±0,5 мм |  |  | 0.55
|  | O | Д 2: Протяженность Δl в пределах ±1 мм |  |  | 0.55
|  | O | Д 3: Найден (попадает в участок l1-l2) ±1 мм |  |  | 0.55
|  | O | Д 3: Координата L в пределах ±1 мм |  |  | 0.55
|  | O | Д 3: Глубина h в пределах ±0,5 мм |  |  | 0.55
|  | O | Д 3: Площадь в пределах ±0,5 мм |  |  | 0.55
|  | O | Д 3: Протяженность Δl в пределах ±1 мм |  |  | 0.55
|  | O | Д 4: Найден (попадает в участок l1-l2) ±1 мм |  |  | 0.55
|  | O | Д 4: Координата L в пределах ±1 мм |  |  | 0.55
|  | O | Д 4: Глубина h в пределах ±0,5 мм |  |  | 0.55
|  | O | Д 4: Площадь в пределах ±0,5 мм |  |  | 0.55
|  | O | Д 4: Протяженность Δl в пределах ±1 мм |  |  | 0.55
|  | O | Д 5: Найден (попадает в участок l1-l2) ±1 мм |  |  | 0.55
|  | O | Д 5: Координата L в пределах ±1 мм |  |  | 0.55
|  | O | Д 5: Глубина h в пределах ±0,5 мм |  |  | 0.55
|  | O | Д 5: Площадь в пределах ±0,5 мм |  |  | 0.55
|  | O | Д 5: Протяженность Δl в пределах ±1 мм |  |  | 0.55
|  | O | Д 6: Найден (попадает в участок l1-l2) ±1 мм |  |  | 0.55
|  | O | Д 6: Координата L в пределах ±1 мм |  |  | 0.55
|  | O | Д 6: Глубина h в пределах ±0,5 мм |  |  | 0.55
|  | O | Д 6: Площадь в пределах ±0,5 мм |  |  | 0.55
|  | O | Д 6: Протяженность Δl в пределах ±1 мм |  |  | 0.55
|  | O | Д 7: Найден (попадает в участок l1-l2) ±1 мм |  |  | 0.55
|  | O | Д 7: Координата L в пределах ±1 мм |  |  | 0.55
|  | O | Д 7: Глубина h в пределах ±0,5 мм |  |  | 0.55
|  | O | Д 7: Площадь в пределах ±0,5 мм |  |  | 0.55
|  | O | Д 7: Протяженность Δl в пределах ±1 мм |  |  | 0.55
|  | O | Д 8: Найден (попадает в участок l1-l2) ±1 мм |  |  | 0.55
|  | O | Д 8: Координата L в пределах ±1 мм |  |  | 0.55
|  | O | Д 8: Глубина h в пределах ±0,5 мм |  |  | 0.55
|  | O | Д 8: Площадь в пределах ±0,5 мм |  |  | 0.55
|  | O | Д 8: Протяженность Δl в пределах ±1 мм |  |  | 0.55
Sub Criteria ID | Sub - Criteria Name or Description | Aspect Type O = Obj S = Sub | Aspect - Description | For Objective Assessment Only |  | Max Mark | Criterion E | Total Mark | 17
|  |  |  | Requirement or Nominal Size | Add - (Extra Aspect Information)
E1 | Проведение РГК
|  | O | Использован денситометр (проведено обнуление) |  |  | 0.25
|  | O | Проверка экрана негатоскопа (измерение в 3 точках) |  |  | 0.25
|  | O | Проведено измерение плотности снимка |  |  | 0.25
|  | O | Использован трафарет (или линейка) |  |  | 0.25
E2 | Оценка результатов РГК
|  | O | Д2: координата ±1,0 (образец РК 01) |  |  | 0.5
|  | O | Д2: правильно назван |  |  | 0.5
|  | O | Д2: размеры ±0,5 |  |  | 0.5
|  | O | Д2: правильно оценен |  |  | 0.5
|  | O | Д2: координата ±1,0 (образец РК 02) |  |  | 0.5
|  | O | Д2: правильно назван |  |  | 0.5
|  | O | Д2: размеры ±0,5 |  |  | 0.5
|  | O | Д2: правильно оценен |  |  | 0.5
|  | O | Д2: координата ±1,0 (образец РК 03) |  |  | 0.5
|  | O | Д2: правильно назван |  |  | 0.5
|  | O | Д2: размеры ±0,5 |  |  | 0.5
|  | O | Д2: правильно оценен |  |  | 0.5
|  | O | Д2: координата ±1,0 (образец РК 04) |  |  | 0.5
|  | O | Д2: правильно назван |  |  | 0.5
|  | O | Д2: размеры ±0,5 |  |  | 0.5
|  | O | Д2: правильно оценен |  |  | 0.5
|  | O | Д2: координата ±1,0 (образец РК 05) |  |  | 0.5
|  | O | Д2: правильно назван |  |  | 0.5
|  | O | Д2: размеры ±0,5 |  |  | 0.5
|  | O | Д2: правильно оценен |  |  | 0.5
|  | O | Д2: координата ±1,0 (образец РК 06) |  |  | 0.5
|  | O | Д2: правильно назван |  |  | 0.5
|  | O | Д2: размеры ±0,5 |  |  | 0.5
|  | O | Д2: правильно оценен |  |  | 0.5
|  | O | Д2: координата ±1,0 (образец РК 07) |  |  | 0.5
|  | O | Д2: правильно назван |  |  | 0.5
|  | O | Д2: размеры ±0,5 |  |  | 0.5
|  | O | Д2: правильно оценен |  |  | 0.5
|  | O | Д2: координата ±1,0 (образец РК 08) |  |  | 0.5
|  | O | Д2: правильно назван |  |  | 0.5
|  | O | Д2: размеры ±0,5 |  |  | 0.5
|  | O | Д2: правильно оценен |  |  | 0.5
Sub Criteria ID | Sub - Criteria Name or Description | Aspect Type O = Obj S = Sub | Aspect - Description | For Objective Assessment Only |  | Max Mark | Criterion F | Total Mark | 8
|  |  |  | Requirement or Nominal Size | Add - (Extra Aspect Information)
F1 | Составление отчётных документов ВИК
|  | O | Указаны средства контроля и реальная освещенность (2) | 2 аспекта |  | 0.5
|  | O | Полностью указаны координаты (по оси Х) |  |  | 0.25
|  | O | Все дефекты оценены и есть итоговое заключение о качестве (2) | 2 аспекта |  | 0.5
|  | O | Есть точка отсчета и оси координат (на дефектограмме) (2) | 2 аспекта |  | 0.5
|  | O | Дефекты пронумерованы (на дефектограмме) |  |  | 0.25
F2 | Составление отчётных документов КК
|  | O | Указаны средства контроля |  |  | 0.2
|  | O | Указана реальная освещенность |  |  | 0.2
|  | O | Указана реальная влажность и температура (2) | 2 аспекта |  | 0.4
|  | O | Полностью указаны координаты инд.следов (по оси Х) |  |  | 0.2
|  | O | Все дефекты оценены и есть итоговое заключение о качестве (2) | 2 аспекта |  | 0.4
|  | O | Есть точка отсчета и оси координат (на дефектограмме) (2) | 2 аспекта |  | 0.4
|  | O | Дефекты пронумерованы (на дефектограмме) |  |  | 0.2
F3 | Составление отчётных документов УЗК
|  | O | Указаны средства контроля |  |  | 0.3
|  | O | Указаны требования по оценке качества | B I |  | 0.4
|  | O | Все дефекты оценены и есть итоговое заключение о качестве (2) | 2 аспекта |  | 0.6
|  | O | Указано количество дефектов на 100 мм | 4 |  | 0.4
|  | O | Дефекты пронумерованы или подписаны (на дефектограмме) |  |  | 0.3
F4 | Составление отчётных документов РГК
|  | O | Дефекты в виде краткой записи |  |  | 0.5
|  | O | Краткие записи дефектов не содержат ошибок |  |  | 0.5
|  | O | Размеры включений указаны до десятых долей мм (0,1) |  |  | 0.5
|  | O | Все дефекты оценены |  |  | 0.5
Note on D2: Enter Skill Name Here